## Лист1
V0020/2
N | W, cm-1 | T, % | N
X0 | 450 | 37.01 | ν - валентные колебания
Y0 | 4000 | 113.2 | δ - деформационные колебания
Химическая связь | Волновое число, см-1 | Интенсивность пропускания, % | Примечания
νAl(-Al)-OH | 3696 | 109 | Каолинит
νAl(-Al)-OH | 3621 | 105 | Иллит / мусковит
Al-Mg-OH / Al-O-Si | 830 | 86.75
| 755 | 81.09
δAl(-Al)-OН | 912 | 60.07 | Каолинит / иллит / мусковит
νН-О-Н | 3397 | 105.2 | Вода
δН-О-Н | 1637 | 108.5
νС-О | 1427 | 90.42 | Кальцит
δС-О | 872 | 64.7
С-О | 712 | 84.43
νSi-O | 996 | 45 | Кремнекислородный каркас в алюмосиликатах (глинах) и иных минералах группы силикатов
Si-O | 648 | 85.91
δSi-O | 459 | 36.61
νМе(Al, Fe)-O(-Si) | 522 | 50.92
Si-O | 797 | 78.6 | Кварц
| 778 | 78.56
| 693 | 80.4