## Лист1
V0220/2
N | W, cm-1 | T, % | N
X0 | 450 | 19.39 | ν - валентные колебания
Y0 | 4000 | 112.8 | δ - деформационные колебания
Химическая связь | Волновое число, см-1 | Интенсивность пропускания, % | Примечания
νAl(-Al)-OH | 3693 | 110.5 | Бентонит
νAl(-Al)-OH | 3618 | 105.5
Al-Fe-OH / Al-O-Si | 830 | 76.67
δAl(-Al)-OН | 911 | 43.08
νН-О-Н | 3399 | 106 | Вода
δН-О-Н | 1634 | 109.7
νС-О | 1430 | 111.1 | Карбонат кальция (следы)
νSi-O-Si | 1163 | 95.71 | Кремнекислородный каркас в алюмосиликатах (глинах) и иных минералах группы силикатов
νSi-O | 980 | 27.96
Si-O | 643 | 80.49
νМе(Al, Fe)-O(-Si) | 511 | 36.65
Si-O | 797 | 66.22 | Кварц
| 778 | 66.34
| 694 | 75.78