## Лист1
V1919/2
N | W, cm-1 | T, % | N
X0 | 400 | 41.17 | ν - валентные колебания
Y0 | 4000 | 117.6 | δ - деформационные колебания
Химическая связь | Волновое число, см-1 | Интенсивность пропускания, % | Примечания
νAl(-Al)-OH | 3694 | 115.5 | Каолинит
νAl(-Al)-OH | 3620 | 111.9 | Иллит / мусковит
Al-Mg-OH / Al-O-Si | 830 | 93.44
| 757 | 89.28
δAl(-Al)-OН | 912 | 68.81 | Каолинит / иллит / мусковит
νН-О-Н | 3273 | 113 | Вода
δН-О-Н | 1639 | 114
νС-О | 1428 | 112.5 | Кальцит (?)
δС-О | 875 | 81.28
νSi-O | 995 | 57.46 | Кремнекислородный каркас в алюмосиликатах (глинах) и иных минералах группы силикатов
Si-O | 645 | 93.83
δSi-O | 458 | 42.06
νМе(Al, Fe)-O(-Si) | 520 | 57.7
δМе(Al, Fe)-O(-Si) | 419 | 39.3
Si-O | 796 | 87 | Кварц
| 777 | 87.1
| 693 | 90.26