## Лист1
V2119/2
N | W, cm-1 | T, % | N
X0 | 400 | 96.46 | ν - валентные колебания
Y0 | 4000 | 117.7 | δ - деформационные колебания
Химическая связь | Волновое число, см-1 | Интенсивность пропускания, % | Примечания
νAl(-Al)-OH | 3620 | 116.1 | Монтмориллонит
δAl(-Al)-OH | 913 | 103.9
νН-О-Н | 3410 | 116.3 | Вода (свободная и связанная)
νН-О-Н | 3224 | 116.6
δН-О-Н | 1639 | 116.6
νС-О | 1428 | 111.3 | Кальцит
δС-О | 872 | 103.8
С-О | 712 | 109.1
νSi-O | 997 | 98.34 | Кремнекислородный каркас в алюмосиликатах (глинах) и иных минералах группы силикатов
Si-O | 632 | 110.6
δSi-O | 461 | 92.98
| 445 | 92.91
νМе(Al, Fe)-O(-Si) | 527 | 98.64
| 507 | 99.11
δМе(Al, Fe)-O(-Si) | 413 | 91.63
Si-O | 799 | 109.1 | Кварц
| 779 | 109.5
| 695 | 109.6