## Лист1
V2219/2
N | W, cm-1 | T, % | N
X0 | 400 | 66.06 | ν - валентные колебания
Y0 | 4000 | 117.1 | δ - деформационные колебания
Химическая связь | Волновое число, см-1 | Интенсивность пропускания, % | Примечания
νAl(-Al)-OH | 3694 | 115.5 | Каолинит
νAl(-Al)-OH | 3621 | 112.9 | Иллит / мусковит
Al-Mg-OH / Al-O-Si | 831 | 100.3
| 456 | 96.3
δAl(-Al)-OН | 913 | 83.85 | Каолинит / иллит / мусковит
νН-О-Н | 3372 | 112.7 | Вода
δН-О-Н | 1639 | 113.8
νС-О | 1426 | 106.8 | Кальцит
δС-О | 873 | 87.8
С-О | 712 | 97.65
νSi-O-Si | 1163 | 106.8 | Кремнекислородный каркас в алюмосиликатах (глинах) и иных минералах группы силикатов
νSi-O | 996 | 71.7
Si-O | 649 | 99.44
δSi-O | 459 | 62.21
| 445 | 62.21
νМе(Al, Fe)-O(-Si) | 518 | 74.86
δМе(Al, Fe)-O(-Si) | 419 | 60.58
Si-O | 796 | 94.28 | Кварц
| 778 | 93.85
| 693 | 96.35