## Лист1
V2818/1
N | W, cm-1 | T, % | N
X0 | 400 | 81.81 | ν - валентные колебания
Y0 | 4000 | 112.4 | δ - деформационные колебания
Химическая связь | Волновое число, см-1 | Интенсивность пропускания, % | Примечания
νAl(-Al)-OH | 3622 | 110.4 | Монтмориллонит
δAl(-Al)-OH | 915 | 93.63
νН-О-Н | 3401 | 109.9 | Вода
δН-О-Н | 1630 | 110.9
νС-О | 1416 | 79.61 | Кальцит
δС-О | 872 | 72.15
С-О | 712 | 91.15
νSi-O | 1012 | 71.19 | Кремнекислородный каркас в алюмосиликатах (глинах) и иных минералах группы силикатов
Si-O | 654 | 101.6
δSi-O | 464 | 62.82
νМе(Al, Fe)-O(-Si) | 515 | 78.75
δМе(Al, Fe)-O(-Si) | 426 | 68.02
Si-O | 796 | 95.32 | Кварц
| 780 | 95.8
| 695 | 99