## Лист1
V3120/2
N | W, cm-1 | T, % | N
X0 | 450 | 28.1 | ν - валентные колебания
Y0 | 4000 | 116.4 | δ - деформационные колебания
Химическая связь | Волновое число, см-1 | Интенсивность пропускания, % | Примечания
νAl(-Al)-OH | 3747 | 113.7 | Каолинит (?)
νAl(-Al)-OH | 3617 | 108.7 | Иллит / мусковит
Al-Mg-OH / Al-O-Si | 829 | 88.28
| 758 | 89.89
δAl(-Al)-OН | 913 | 59.67 | Каолинит / иллит / мусковит
νН-О-Н | 3394 | 108.4 | Вода
δН-О-Н | 1627 | 111.8
νС-О | 1431 | 111.3 | Карбонат кальция
δС-О | 875 | 76.94
νSi-O | 996 | 40.49 | Кремнекислородный каркас в алюмосиликатах (глинах) и иных минералах группы силикатов
δSi-O | 452 | 28.28
νМе(Al, Fe)-O(-Si) | 516 | 48.2
Si-O | 796 | 79.47 | Кварц
| 778 | 79.41
| 693 | 84.36