## Лист1
V3220/1
N | W, cm-1 | T, % | N
X0 | 450 | 32.45 | ν - валентные колебания
Y0 | 4000 | 113.4 | δ - деформационные колебания
Химическая связь | Волновое число, см-1 | Интенсивность пропускания, % | Примечания
νAl(-Al)-OH | 3696 | 109.7 | Каолинит
νAl(-Al)-OH | 3620 | 103.8 | Иллит / мусковит
Al-Mg-OH / Al-O-Si | 830 | 81.31
| 751 | 74.93
δAl(-Al)-OН | 912 | 52.8 | Каолинит / иллит / мусковит
νН-О-Н | 3401 | 103.3 | Вода
δН-О-Н | 1637 | 107.9
νС-О | 1417 | 105.8 | Карбонат кальция
δС-О | 875 | 64.7
νSi-O | 988 | 41.12 | Кремнекислородный каркас в алюмосиликатах (глинах) и иных минералах группы силикатов
Si-O | 648 | 81.55
δSi-O | 452 | 32.01
νМе(Al, Fe)-O(-Si) | 521 | 46.65
Si-O | 796 | 72.78 | Кварц
| 777 | 72.26
| 693 | 76.32